## Лист1
Основные характеристики
Предельный ток I, А: |  |  | 1.3
Характеристики образца
a, мм | L3,5, мм | l, мм
1 | 5 | 4
Зависимость между индукцией B в зазоре магнита и током Iм через обмотки магнита
I, А | 0.15 | 0.3 | 0.46 | 0.6 | 0.75 | 0.9 | 1.05 | 1.28
B, мТл | 179.4 | 327.95 | 503.65 | 638.85 | 772.55 | 878.55 | 952.6 | 1033.35
Зависимость U34 от тока Iм
Первая серия
Iобр, мА | 0.3
U0, мВ | -0.057
I, А | 0.15 | 0.3 | 0.45 | 0.6 | 0.75 | 0.9 | 1.05 | 1.27
U, мВ | -0.1 | -0.15 | -0.193 | -0.235 | -0.27 | -0.302 | -0.325 | -0.347
Вторая серия
Iобр, мА | 0.4
U0, мВ | -0.087
I, А | 0.15 | 0.3 | 0.45 | 0.6 | 0.75 | 0.9 | 1.05 | 1.26
U, мВ | -0.143 | -0.197 | -0.261 | -0.315 | -0.363 | -0.403 | -0.432 | -0.463
Третья серия
Iобр, мА | 0.5
U0, мВ | -0.108
I, А | 0.15 | 0.3 | 0.45 | 0.6 | 0.75 | 0.9 | 1.05 | 1.26
U, мВ | -0.118 | -0.251 | -0.321 | -0.392 | -0.453 | -0.501 | -0.54 | -0.575
Четвертая серия
Iобр, мА | 0.6
U0, мВ | -0.131
I, А | 0.15 | 0.3 | 0.45 | 0.6 | 0.75 | 0.9 | 1.05 | 1.26
U, мВ | -0.212 | -0.297 | -0.387 | -0.468 | -0.547 | -0.604 | -0.647 | -0.689
Пятая серия
Iобр, мА | 0.7
U0, мВ | -0.153
I, А | 0.15 | 0.3 | 0.45 | 0.6 | 0.75 | 0.9 | 1.05 | 1.25
U, мВ | -0.251 | -0.354 | -0.455 | -0.549 | -0.637 | -0.705 | -0.759 | -0.808
Шестая серия
Iобр, мА | 0.8
U0, мВ | -0.174
I, А | 0.15 | 0.3 | 0.45 | 0.6 | 0.75 | 0.9 | 1.05 | 1.25
U, мВ | -0.282 | -0.402 | -0.522 | -0.627 | -0.725 | -0.807 | -0.866 | -0.921
Седьмая серия
Iобр, мА | 0.9
U0, мВ | -0.196
I, А | 0.15 | 0.3 | 0.45 | 0.6 | 0.75 | 0.9 | 1.05 | 1.25
U, мВ | -0.322 | -0.454 | -0.578 | -0.703 | -0.817 | -0.905 | -0.973 | -1.035
Восьмая серия
Iобр, мА | 1
U0, мВ | -0.218
I, А | 0.15 | 0.3 | 0.45 | 0.6 | 0.75 | 0.9 | 1.05 | 1.24
U, мВ | -0.353 | -0.5 | -0.647 | -0.788 | -0.907 | -1.008 | -1.078 | -1.149
Восьмая серия* (поле в обратном направлении)
Iобр, мА | 1
U0, мВ | -0.184
I, А | 0.15 | 0.3 | 0.45 | 0.6 | 0.75 | 0.9 | 1.05 | 1.24
U, мВ | -0.047 | 0.101 | 0.245 | 0.384 | 0.503 | 0.597 | 0.676 | 0.741
При подключенных концах 3, 5
Iобр, мА | 1
U0, мВ | -4.065
Рассчет ЭДС Холла при разных токах через образец
B, мТл |  | 179.4 | 327.95 | 503.65 | 638.85 | 772.55 | 878.55 | 952.6 | 1033.35
IМ, А |  | 0.15 | 0.3 | 0.46 | 0.6 | 0.75 | 0.9 | 1.05 | 1.28
U34, мВ | I=0,3 мА | -0.1 | -0.15 | -0.193 | -0.235 | -0.27 | -0.302 | -0.325 | -0.347
E, мВ |  | -0.157 | -0.207 | -0.25 | -0.292 | -0.327 | -0.359 | -0.382 | -0.404
U34, мВ | I=0,4 мА | -0.143 | -0.197 | -0.261 | -0.315 | -0.363 | -0.403 | -0.432 | -0.463
E, мВ |  | -0.23 | -0.284 | -0.348 | -0.402 | -0.45 | -0.49 | -0.519 | -0.55
U34, мВ | I=0,5 мА | -0.118 | -0.251 | -0.321 | -0.392 | -0.453 | -0.501 | -0.54 | -0.575
E, мВ |  | -0.226 | -0.359 | -0.429 | -0.5 | -0.561 | -0.609 | -0.648 | -0.683
U34, мВ | I=0,6 мА | -0.212 | -0.297 | -0.387 | -0.468 | -0.547 | -0.604 | -0.647 | -0.689
E, мВ |  | -0.343 | -0.428 | -0.518 | -0.599 | -0.678 | -0.735 | -0.778 | -0.82
U34, мВ | I=0,7 мА | -0.251 | -0.354 | -0.455 | -0.549 | -0.637 | -0.705 | -0.759 | -0.808
E, мВ |  | -0.404 | -0.507 | -0.608 | -0.702 | -0.79 | -0.858 | -0.912 | -0.961
U34, мВ | I=0,8 мА | -0.282 | -0.402 | -0.522 | -0.627 | -0.725 | -0.807 | -0.866 | -0.921
E, мВ |  | -0.456 | -0.576 | -0.696 | -0.801 | -0.899 | -0.981 | -1.04 | -1.095
U34, мВ | I=0,9 мА | -0.322 | -0.454 | -0.578 | -0.703 | -0.817 | -0.905 | -0.973 | -1.035
E, мВ |  | -0.518 | -0.65 | -0.774 | -0.899 | -1.013 | -1.101 | -1.169 | -1.231
U34, мВ | I=1,0 мА | -0.353 | -0.5 | -0.647 | -0.788 | -0.907 | -1.008 | -1.078 | -1.149
E, мВ |  | -0.571 | -0.718 | -0.865 | -1.006 | -1.125 | -1.226 | -1.296 | -1.367
U34, мВ | I=1,0 мА | -0.047 | 0.101 | 0.245 | 0.384 | 0.503 | 0.597 | 0.676 | 0.741
E, мВ |  | -0.231 | -0.083 | 0.061 | 0.2 | 0.319 | 0.413 | 0.492 | 0.557
(последнее: B в обратном направлении)
Зависимость k(I)
Угл коэффициент по графику, м2/Кл: |  |  |  | -0.9093834 |  | Сигма k, м2/Кл |  | 7.379244e-05 |  | Удельная проводимость, (Ом*м)-1 | 307.5031 | Подвижность b, см2/(В*с) | 2796.382 |  | Сигма подвижности, см2/(В*с) | 36.90097
Rx, м3/Кл |  | 0.0009093834 |  |  |  | Сигма Rx, |  | 1.200042e-05 |  | Погрешность проводимости, % | 1.319597 | Подвижность по табличке, см2/(В*с) |  | 3900
n, м-3 | 6.8728e+21 |  |  |  |  | Сигма n, м-3 |  | 9.0695e+19 |  | Сигма проводимости, (Ом*м)-1 | 4.057801 | Погрешность проводимости, % |  | 1.319597
Расчет погрешностей | [5 empty] | Погрешность концентрации, % |  |  | 1.319622 |  |  | Относительная разница, % | 28.2979
Ток образец, мА |  | 0.01 |  |  |  | Погрешность постоянной Холла, % |  |  |  | 1.319622
Ток магнит, А |  | 0.00635
Напряжение U0, мВ |  | 0.035 | [6 empty] | 9.093834 | 1.319622
B, мТл |  | 51.7675